## Feuil1
ECHANTILLON DE MATERIAUX DE CONSTRUCTION MECANIQUE
Famille | Classe | Sous-classe | Nom du matériau | Désignation | Composition | Masse volumique (103Kg/m3) | Prix en 2004 (€/Kg) | Module de Young (GPa) | Limite élastique (Mpa) | Résistance à la rupture (Mpa) | Dureté Vickers (HV) | Temp. maxi d'utilisation (°C) | Résistivité électrique (W.cm) | Capacités à la transformation | Principales utilisations
Métaux | Ferreux | Fontes | Fonte à graphite lamellaire | EN-GJL 150 | Fe; C 3,2 ;Si 2,6 ; Mn; P | 7100 à 7200 | 0,195 à 0,225 | 90 à 109 | 97 à 117 | 150 à 180 | 105 à 265 | 350 à 450 | 78 à 82 | Moulage par gravité-Usinage | Bâtis, carters, blocs moteurs, supports…
| " | " | " | EN-GJL 300 | Fe; C 3 ;Si 1,7 ; Ni 1,7; Mn; P | 7200 à 7300 | 0,446 à 0,475 | 121 à 140 | 195 à 228 | 300 à 350 | 171 à 185 | 350 à 450 | 68 à 72 | Moulage par gravité-Usinage | Bâtis, carters, blocs moteurs, supports…(charges supérieures)
| " | " | Fonte malléable | EN-GJM W-450-7 | Fe; C 2 à 2,65 ;Si 0,9 à 1,65 ; Mn; P | 7250 à 7350 | 0,544 à 0, 640 | 153 à 176 | 274 à 274 | 440 à 510 | 149 à 176 | 350 à 450 | 39 à 45 | Moulage par gravité-Difficilement forgeable-Usinage | Formes compliquées, boîtiers de direction, supports de fusées…
| " | " | Fonte à graphite sphéroîdal | EN-GJS-400-18 | Fe; C 3,2 à 4,1 ;Si 1,8 à 2,8 ; Mn; P | 7000 à 7200 | 0,348 à 0,627 | 165 à 173 | 259 à 278 | 400 à 420 | 135 à 150 | 350 à 450 | 49 à 51 | Moulage par gravité-Soudage- Usinage | Pièces sollicitées: villebrequins, culbuteurs,étriers, tuyauteries sous pression …
Métaux | Ferreux | Aciers | Acier d'usage général | S 235 | Fe; C 0,12 à 0,18 | 7800 à 7900 | 0,350 à 0,630 | 205 à 215 | 235 à 355 | 380 à 470 | 117 à 137 | 344 à 357 | 16 à 18 | Laminage, soudage, assemblage, pas de traitement thermique | Constructions mécanique et métalliques courantes
| " | " | " | GE 335 | Fe; C<0,2 | 7800 à 7900 | 0,390 à 0,590 | 205 à 215 | 335 à 355 | 425 à 530 | 135 à 165 | 343 à 357 | 15 à 20 | Moulage, usinage, assemblage | Pièces de formes moulables, moyennement sollicitées avec risques de chocs
| " | " | Acier non alliè | C 40 | Fe; C 0,37 à 0,44 ;Mn<1 | 7800 à 7900 | 0,348 à 0,627 | 208 à 216 | 355 à 415 | 530 à 650 | 160 à 195 | 323 à 350 | 16 à 19 | Forgeage, traitements thermiques, pas de décolletage | Constructions mécaniques soignées
| " | " | " | C 80 | Fe; C 0,74 à 0,8; Mn<1 | 7800 à 7900 | 0,348 à 0,627 | 200 à 215 | 470 à 580 | 905 à 1115 | 270 à 330 | 286 à 340 | 17 à 20 | Forgeage, traitements thermiques, pas de décolletage | Constructions mécaniques soignées, pièces fortement sollicitées
| " | " | Faiblement allié | 41 Cr Mo 4 | Fe; C 0,38 à 0,44; Cr 0,8 à 1,1 | 7800 à 7900 | 0,348 à 0,627 | 208 à 216 | 595 à 715 | 915 à 1125 | 275 à 335 | 613 à 650 | 20 à 25 | Usinage, Soudage, traitements de surface | Pièces sollicitées: tringlerie, arbres de transmission
| " | " | " | 35 Ni Cr Mo 7 | Fe; Ni 1,8; Cr 0,78; Mo 0,35 | 7794 à 7873 | 0,346 à 0,906 | 200 à 210 | 1310 à 1448 | 1413 à 1655 | 166 à 500 | 232 à 260 | 14 à 46 | Usinage, Soudage, traitements thermiques | Construction mécanique générale : pièces fortement sollicitées
|  |  |  | 60 Si Cr 8 | Fe; C 0,56 à 0,64; Si 1,8 à 2,2 | 7800 à 7900 | 0,348 à 0,627 | 203 à 211 | 730 à 895 | 880 à 1080 | 270 à 330 | 587 à 640 | 15 à 35 | Usinage, Soudage, traitements thermiques | Arbres chargés, barres de torsion, températures élevées
| " | " | Fortement alliè | X 18 Cr 13 | Fe; C 0,16 à 0,20; Cr 13 | 7700 à 7900 | 1,81 à 2,37 | 190 à 210 | 1090 à 1330 | 1300 à 1600 | 475 à 585 | 200 à 250 | 50 à 70 | Laminage, Formage de tôles, Soudage | Applications inoxydables: chimie, agro-alimentaire. Arbres, aubes, tiges.
Métaux | non ferreux | Al. d'aluminium | Alliage d'amuminium moulé | EN-AB-21000 | Al; Cu 4 ; Mg 0,25; Ti 0,25 | 2782 à 2810 | 1,05 à 1,7 | 71 à 74 | 331 à 366 | 386 à 427 | 148 à 152 | 130 à 180 | 4 à 6 | Moulage, Usinage | Pièces moulées automobile, aéronautique, autres: carters moteurs, pompes…
| " | " | " | EN AB- 43000 | Al; Si 12; Mg | 2650 à 2710 | 1,05 à 1,7 | 71 à 75 | 95 à 105 | 190 à 210 | 36 à 45 | 130 à 180 | 4.5 | Moulage, Usinage, Soudage | Pièces moulées diverses soumises à la corrosion: carters , pompes…
| " | " | Alliage d'amuminium corroyé | EN-AW-5086 | Al; Mg 5 | 2620 à 2680 | 1,05 à 1,70 | 71 à 75 | 95 à 105 | 218 à 241 | 60 à 65 | 130 à 180 | 5,4 à 5,7 | Laminage, Formage de tôles, Soudage | Pièces chaudronnées: citernes, gaines, tubes, tuyaiteries...
| " | Al. Zinc | Alliage de zinc | ZA 12 | Zn; Al 12 | 1580 à 1680 | 1,12 à 2,09 | 81 à 85 | 205 à 320 | 260 à 405 | 90 à 135 | 90 à 110 | 5,9 à 6,3 | Moulage coquille | Pièces exigeant de bonnes caractéristiques mécniques et un bon état de surface
| " | Al. Magnésium | Alliage de magnésium | EN- MC 21120 | Mg; Al 9 ; Zn 1 | 1796 à 1814 | 3,90 à 4,46 | 45 à 47 | 83 à 124 | 117 à 241 | 55 à 85 | 132 0 149 | 14 | Moulage, Usinage | Pièces légères, carters complexes, structures
| " | Al. Titane | Alliage de titane | Ti 8 Al 1 V 1 Mo | Ti; Al 8; V 1; Mo 1 | 4352 à 4395 | 25 à 39 | 121 à 127 | 758 à 837 | 827 à 931 | 340 à 380 | 407 à 455 | 195 à 202 | Laminage, Moulage, Forgeage, Usinage, Anodisation | Pièces sollicitées: aéronautique, lunetterie
| " | Al. Cuivre | Bronze | CC483 K | Cu; Sn 12 | 8800 à 8820 | 3,62 à 3,72 | 78 à 82 | 170 à 200 | 270 à 340 | 100 à 150 | 150 à 170 | 18,2 à 20,4 | Laminage, Moulage, Usinage | Construction mécanique générale
| " | " | Bronze phosphoreux | CW460K | Cu; Sn 8; Pb 3,5; P 0,3 | 8830 à 8850 | 3,48 à 3,58 | 74 à 76 | 130 à 200 | 270 à 360 | 85 à 110 | 150 à 170 | 14,8 à 16,6 | Laminage, Moulage, Usinage | Pièces d'usure: pignons, roues d'engrenages, écrous
| " | " | Laiton | CC750S | Cu; Zn 33; Pb2 | 8118 à 8282 | 1,65 à 1,73 | 96 à 98 | 70 à 110 | 190 à 220 | 45 à 65 | 120 à 130 | 8.5 | Moulage, formage à chaud et à froid, Usinage | Construction mécanique générale, robinetterie, visserie
| " | " | Maillechort | CW401J | Cu; Ni 10; Zn 27 | 8550 à 8560 | 3,62 à 4,18 | 123 à 128 | 310 à 330 | 460 à 480 | 126 à 154 | 200 à 210 | 19,1 à 21,4 | Usinage, Décolletage,Soudage | Pièces de microtechnique, résistantes à la corrosion
| " | " | Cupro-aluminium | CC333G | Cu; Al 10; Fe 5; Ni 5 | 7370 à 7830 | 1,73 à 1,83 | 110 à 113 | 250 à 300 | 640 à 700 | 140 à 180 | 390 à 400 | 22,9 à 26,3 | Laminage, Moulage, Forgeage, Usinage | Pièces mécaniques (compresseurs, pompes) soumises au millieu marin, inoxydables
| Polymères | Thermo plastiques | Acrylonitrile butadiène styrène | ABS | (CH2-CH-C6H4)n | 1020 à 1080 | 1,64 à 1,80 | 2 à 2,9 | 30 à 44 | 30 à 50 | 8,9 à 13,2 | 62 à 77 | 3.1021 | Injection | Equipements intérieurs de voitures, boîtiers divers
| " | " | Chlorure de polyvinile rigide | PVC U | (CH2-CH-Cl)n | 1380 à 1400 | 0,97 à 1,37 | 2,29 à 2,4 | 39 à 43 | 49 à 54 | 11,8 à 13 | 70 à 84 | 1.1021 | Injection, Surmoulage | Gaines de câbles, revêtements de sols...
| " | " | Polyamide type 6-6 | PA 6/6 | (NH(CH2)5CO)n | 1150 à 1170 | 2,68 à 2,95 | 3,36 à 3,53 | 86 à 90 | 82 à 90 | 19,7 à 21,7 | 72 à 8è | 8,7. 1019 | Injection | Engrenages, paliers, corps deconnecteurs électriques, ustensiles de cuisine…
| " | " | Polycarbonate | PC | (O-(C6H4)-C(CH3)2-(C6H4)-CO)n | 1140 à 1210 | 3,75 à 4,18 | 2 à 2,44 | 59 à 70 | 60 à 72 | 17,7 à 19,7 | 101 à 144 |  | Injection | Capots, machines de bureau, lunettes et casques de sécurité,boîtiers interrupteurs…
| " | " | Polymère cellulosique | CA | Acétate de cellulose | 980 à 1300 | 3,35 à 3,78 | 1,6 à 2 | 25 à 45 | 25 à 50 | 10 à 15 | 53 à 90 |  | Injection, Laminage à chaud | Manches d'outils, de couverts,stylos, plaques de protection d'écrans, décorations…
| " | " | Polyméhacrylate de méthille | PMMA | (CH3-CH2-C-CO-OCH3)n | 1160 à 1220 | 1,66 à 2,30 | 2,24 à 3,8 | 54 à 72 | 48 à 80 | 16 à 22 | 52 à 57 |  | Injection | Vitrages cockpits, feux de signalisation de voitures, pièces électriques, baignoires…
| " | " | Polyoxyméthylène | POM | (CH2-O)n | 1390 à 1430 | 2,60 à 3,9à | 2,5 à 5 | 49 à 72 | 60 à 89 | 14,6 à 24,8 | 77 à 97 |  | Injection | Pièces soignées: poignées, robinetterie, pièces de transmission...
| " | " | Polypropylène | PP | (CH2-CH(CH3))n | 890 à 910 | 0,84 à 1,22 | 0,90 à 1,55 | 21 à 37 | 27 à 41 | 6,2 à 11,2 | 83 à 107 |  | Injection | Pièces habitacle auto, mobbilier jardin, pare chocs, conduites, isolations diverses…
| " | " | Polystirène | PS | (CH(C6H5)-CH2)n | 1040 à 1050 | 1,23 à 1,53 | 1,2 à 2,6 | 29 à 56 | 36 à 56 | 8,6 à 16,9 | 77 à 103 |  | Injection | Jouets, couverts jetables, capots électroniques, audio, vidéo…
| " | " | Pollytétrafluoréthylène(Téflon) | PTFE | (CF2-CF2) | 2140 à 2200 | 10,74 à 19,33 | 0,4 à 0,55 | 15 à 25 | 20 à 30 | 5,9 à 6,5 | 250 à 271 |  | Injection, Enduction | Garnitures de patins ou paliers, protections de plaques, tuyaux, joints d'étanchéité…
| " | Thermo durcissables | Phénoplaste (Bakélite) | PF 21 | Bakelite | 1240 à 1320 | 1,19 à 1,89 | 2,76 à 4,83 | 28 à 49 | 34 à 62 | 8,3 à 14,9 | 142 à 157 |  | Moulage et polymérisation | Electricité: douilles, connecteurs, relais; mécanique: poignées, corps de pompe…
| " | " | Epoxydes | EP | (O-C6H4-CH3-C6CH3-C6H4)n | 1110 à 1140 | 2,63 à 3,62 | 2,35 à 3,07 | 36 à 71 | 45 à 89 | 10,8 à 21,5 | 122 à 179 |  | Moulage, Enduction et polymérisation | Outillages pour injection, matrices composites, barreaux, engrenages…
| " | " | Polyester | PUR | (OOC-C6H4-COO-C6H10)n | 1040 à 1400 | 1,29 à 1,46 | 2,07 à 4,41 | 33 à 40 | 41 à 89 | 9,9 à 21,5 | 112 à 128 |  | Moulage, Enduction et polymérisation | Mobiliers, boucliers, cabines, coques, moules, luminaires…
| " | Elastomères | Caoutchouc butyle | IIR | (CH2-C(CH3)-CH-(CH2)2-C(CH3)2)n | 900 à 920 | 0,83 à 0,91 | 0,001 à 0,002 | 2 à 3 | 5 à 10 | Sans objet | 97 à 117 |  | Injection, Moulage | Pneumatiques, joints d'étanchéité, garnitures anti vibrations…
| " | " | Isoprène | IR | (CH2-C(CH3)-CH-CH2)n | 930 à 940 | 0,84 à 0,98 | 0,0014 à 0,004 | 20 à 25 | 20 à 25 | Sans objet | 97 à 117 |  | Injection, Moulage | Pneumatiques, joints d'étanchéité, courroies, anti vibrations, tubes…
| " | " | Silicones | SI | (O-Si(CH3)2)n | 1100 à 1500 | 6,97 à 16,73 | 0,003 à 0,010 | 2,4 à 2,6 | 2,5 à 2,6 | Sans objet | 230 à 270 |  | Injection, Moulage | Moules souples, membranes flexibles minces…
| Mousses | Flexibles | Polystyrène expansé | PSE | (CH2-CH-C6H5)n | 47 à 53 | 1,07 à 1,95 | 0,025 à 0,03 | 0,8 à 1 | 1 à 1,2 | Sans objet | 82 à 87 |  | Expension, polymérisation | Emballages divers, habillagespour absorbateurs d'énergie, isolation accoustique…
| " | " | Polyéthylène | PE | (CH2)n | 27 à 33 | 6,70 à 6,95 | 0,02 à 0,025 | 0,02 à 0,025 | 0,14 à 0,18 | Sans objet | 83 à 87 |  | Expension, polymérisation | Isolations thermiques, absorbtion de chocs et vibrations, emballages protégés...
| Composites | Métallique | aluminium/carbure de silicium |  | AL - SiC | 2660 à 2700 | 3,48 à 6,97 | 81 à 100 | 280 à 324 | 290 à 365 | 525 à 626 | 227 à 367 |  | Procédé spécial | Pistons, pièces de moteurs, étriers de freins,arbres de transmission…
| " | Polymérique | Polyester/verre |  | (OOC-C6H4-COO-C6H10)n + fibres SiO2 | 1700 à 2100 | 6,89 à 7,60 | 9,7 à 17,2 | 25 à 55 | 31 à 69 | 7,5 à 16,6 | 172 à 190 |  | Procédés spéciaux | Diverses pièces de forme : coques, containers, abat-jour…
| " | " | Epoxyde/verre | GFRP isotropique | Epoxy + fibres de verre | 1750 à 1970 | 7 à 17 | 15 à 28 | 110 à 192 | 138 à 241 | 11 à 21,5 | 140 à 220 |  | Procédés spéciaux | Pièces de carrosserie, bâteaux, automobile, garnitures de construction…
| " | " | Epoxyde/carbone |  | Epoxy + fibres de carbone | 1500 à 1600 | 42 à 70 | 69 à 150 | 550 à 1050 | 550 à 1050 | Sans objet | 140 à 220 |  | Procédés spéciaux | Structures légères aéronautiques, équipements sportifs, cuves à pression…
| " | " | Carbone/Carbonne |  | C+ fibres de C | 1680 à 1720 | 139 à 153 | 90 à 100 | 14 à 23 | 14 à 23 | 70 à 74 | 2000 à 2100 | 1070 à 2690 | Procédés spéciaux | Pièces soumises à de hautes températures: fours, disques de freins, roulements…
| Céramiques | Hydratées | Béton |  | Eau + ciment + agrégat | 2200 0 2600 | 0,028à 0,070 | 15 à 25 | 1 à 1,2 | 1 à 1,5 |  | 480 à 510 |  | Procédés spéciaux | Génie civil, bâtiment, bâtis de machines...
| " | Techniques | Alumine |  | Al2 O3 | 3500 à 3980 | 1,12 à 4,18 | 268 à 330 | 350 à 665 | 350 à 665 | 550 à 2205 | 1077 à 1840 |  | Procédés spéciaux | Pièces soumises à l'abrasion et à la chaleur: corps de fusibles, clapets, bougies d'alumage…
| " | " | Carbure de silicium |  | SiC | 3000 à 3210 | 9,75 à 13,94 | 340 à 460 | 370 à 680 | 370 à 680 | 2300 à 3200 | 1327 à 1777 |  | Procédés spéciaux | Pièces soumises à la chaleur: paliers, rotors, pistons, boucliers avions…
| " | " | Nitrure de silicium |  | Si3N4 | 3000 à 3290 | 23,7 à 36,3 | 290 à 310 | 690 à 800 | 690 à 800 | 1400 à 1600 | 627 à 1677 |  | Procédés spéciaux | Pièces rigides, guidages: roulements, pistons, vannes, rouleaux et filières…
| " | Verres | Verre de silice |  | SiO2 | 2170 à 2220 | 4,18 à 6,97 | 68 à 74 | 45 à 155 | 45 à 155 | 450 à 950 | 997 à 1397 |  | Procédés spéciaux | Applications à haute température: spatial, souffleries, creuset…
| Naturels | Bois | Bois typique |  | Cellulose, Hémicellulose, lignine, 12%H2O | 600 à 800 | 2,09 à 2,79 | 6 à 20 | 30 à 70 | 60 à 100 | 6 à 8,5 | 117 à 137 |  | Sciage, Rabottage | Mobiliers, parquets, boîtes...
|  | Cuir |  |  | Collagène, 12% H2O | 810 à 1050 | 11,15 à 13,95 | 0,1 à 0,5 | 5 à 10 | 20 à 26 | 2 à 3 | 107 à 127 |  | Procédés spéciaux | Courroies, joints, maroquinerie…
|  | Liège |  |  | Subérine, lignine, cellulose,friedeline, eau | 120 à 240 | 2,79 à 13,95 | 0,013 à 0,05 | 0,3 à 1,5 | 0,5 à 2,5 | Sans objet | 117 à 137 |  | Procédés spéciaux | Bouchons, flotteurs, amortisseurs…